## Лист1
Технические характеристики ленты алюминиевой 25 мм
Ширина ленты | 25мм
Толщина ленты (без краски) | 0,15+/-0,01мм
Толщина ленты с краской | 0,18+/-0,01мм
Толщина покрытия ленты (краски) | 9-13 микрон с каждой стороны (в зависимости от цвета)
Материал ленты | 5052-Н19 (алюминиевый сплав)
Плотность материала ленты (вес) | 0,44 кг/м2
Относительное удлиннение | 1%
Предел прочности материала | 285 Н/мм2